## Hoja1
|  |  | HOJA Nº 1 | HOJA Nº 1
3 TAMBOS TRONCOSO
ARENA SILICA |  | KILOS | 945 | 960 |  |  | 96
ARENA SILICA |  | KILOS | 945
CARBONATO M-325 | 63.17% | CARBONATO M-325 | 596.9565 | 606.432 | 1.4 | 849.0048
CAOLIN M-325 | 5% | CAOLIN M-325 | 47.25 | 48 | 3 | 144
ADECIDE | 0.15% | ADECIDE | 1.4175 | 1.44 | 82.14 | 118.2816
MONOETILENGLICOL | 0.8% | MONOETILENGLICOL | 7.56 | 7.68 | 20 | 153.6
ANTIESPUMANTE | 0.14% | ANTIESPUMANTE | 1.323 | 1.344 | 58.26 | 78.30144
DISPERSANTE | 0.15% | DISPERSANTE | 1.4175 | 1.44 | 58.26 | 83.8944
TRIPOLIFOSFATO DE POTASIO | 0.05% | TRIPOLIFOSFATO DE POTASIO | 0.4725 | 0.48 | 129 | 61.92
AGUA | 16.88% | AGUA | 159.516 | 162.048 | 0 | 0
TILOSE | 0.21% | TILOSE | 1.9845 | 2.016 | 181.44 | 365.78304
RESINA W4535 | 13.45% | RESINA W4535 | 127.1025 | 129.12 | 20.54 | 2652.1248
| 100% |  | 945 | 960 | 554.04 | 4506.91008
HOJA Nº 2
HOJA Nº 2
CASCARA DE NARANJA |  | KILOS | 1280 | 960
BIOXIDO DE TITANEO | 2.37% | BIOXIDO DE TITANEO |  | 22.752 | 69.34 | 1577.62368
CARBONATO M-325 | 60.41% | CARBONATO M-325 |  | 579.936 | 1.4 | 811.9104
CAOLIN M-325 | 5% | CAOLIN M-325 |  | 48 | 3 | 144
ADECIDE | 0.15% | ADECIDE |  | 1.44 | 86.67 | 124.8048
MONOETILINGLICOL | 0.8% | MONOETILINGLICOL |  | 7.68 | 26.6 | 204.288
ANTIESPUMANTE | 0.14% | ANTIESPUMANTE |  | 1.344 | 61.48 | 82.62912
TRIPOLIFOSFATO DE POTASIO | 0.05% | TRIPOLIFOSFATO DE POTASIO |  | 0.48 | 129 | 61.92
AGUA | 14% | AGUA |  | 134.4 | 0 | 0
RESINA D-25 | 11% | RESINA D-25 |  | 105.6 | 18.89 | 1994.784
RESINA D-50 | 5.93% | RESINA D-50 |  | 56.928 | 18.89 | 1075.36992
CANASOL NF 1000 | 0.15% | CANASOL NF 1000 |  | 1.44 | 32.8 | 47.232
| 100% |  |  | 960 | 448.07 | 6124.56192
810
HOJA Nº 3
PINTU FLEX |  | KILOS |  | 810
6.48
RESINA QE220 S | 15% | RESINA QE 220 S |  | 121.5 | 29.03 | 3527.145
AGUA | 25.28% | AGUA |  | 204.768 | 0 | 0
TRPOLIFOSFATO DE POTASIO | 0.1% | TRPOLIFOSFATO DE POTASIO |  | 0.81 | 129 | 104.49
DISPERSANTE | 0.4% | DISPERSANTE |  | 3.24 | 58.26 | 188.7624
ADECIDE | 0.2% | ADECIDE |  | 1.62 | 82.14 | 133.0668
AMONIACO | 0.12% | AMONIACO |  | 0.972 | 25 | 24.3
MONOETILENGLICOL | 1% | MONOETILENGLICOL |  | 8.1 | 20 | 162
TEXANOL | 2.5% | TEXANOL |  | 20.25 | 52.32 | 1059.48
TILOSE | 0.3% | TILOSE |  | 2.43 | 181.44 | 440.8992
BIOXIDO DE TITANEO | 20% | BIOXIDO DE TITANEO |  | 162 | 68.8 | 11145.6 |  | 24.192
CAOLIN M-325 | 20% | CAOLIN M-325 |  | 162 | 3 | 486
RESINA QE 2383 | 15% | RESINA QE 2383 |  | 121.5 | 26.79 | 3254.985
ANTIESPUMANTE | 0.1% | ANTIESPUMANTE |  | 0.81 | 58.26 | 47.1906
| 100% |  |  | 810 | 734.04 | 20573.919
810
PRIMER GLASS REF.
PINTURA VINILICA
|  | KILOS |  | 540
TEXANOL | 0.65% | TEXANOL |  | 3.51 | 52.32 | 183.6432
AGUA | 29.99% | AGUA |  | 161.946 | 0 | 0
AMONIACO | 0.12% | AMONIACO |  | 0.648 | 25 | 16.2
TRIPOLIFOSFATO DE POTASIO | 0.07% | TRIPOLIFOSFATO DE POTASIO |  | 0.378 | 129 | 48.762
DISPERSANTE | 0.29% | DISPERSANTE |  | 1.566 | 58.26 | 91.23516
ANTIESPUMANTE | 0.3% | ANTIESPUMANTE |  | 1.62 | 58.26 | 94.3812
MONOETILIENGLICOL | 0.5% | MONOETILIENGLICOL |  | 2.7 | 20 | 54
ADECIDE | 0.14% | ADECIDE |  | 0.756 | 82.14 | 62.09784
CAOLIN M-325 | 43.49% | CAOLIN M-325 |  | 234.846 | 3 | 704.538
RESINA W-4535 | 18% | RESINA W-4535 |  | 97.2 | 20.54 | 1996.488
BIOXIDO DE TITANEO | 6.18% | BIOXIDO DE TITANEO |  | 33.372 | 68.8 | 2295.9936
TILOSE | 0.27% | TILOSE |  | 1.458 | 181.44 | 264.53952
| 100% |  |  | 540 | 698.76 | 5811.87852
COLANYL AMARILLO OXIDO 6.000 KGS
COLANYL ROJO OXIDO 1.500 KGS
COLANYL NEGRO 1.000 KGS
HOTEL VELAS LOS CABOS |  |  |  |  | 4500
2023-07-31 |  |  |  | HOJA Nº 5
CHISA PLAST SIN GRANO
RUGOSO |  | KILOS |  | 7.5
RESINA QE220 S | 4.5% | RESINA QE220 S |  | 0.3375 | 29.03 | 9.797625
TEXANOL | 0.2% | TEXANOL |  | 0.015 | 52.32 | 0.7848
BIOXIDO DE TITANEO | 0.75% | BIOXIDO DE TITANEO |  | 0.05625 | 68.8 | 3.87
CANASOL NF-1000 | 0.1% | CANASOL NF-1000 |  | 0.0075 | 32.8 | 0.246
AGUA | 11.71% | AGUA |  | 0.87825 | 0 | 0
TILOSE | 0.09% | TILOSE |  | 0.00675 | 181.44 | 1.22472
TRIPOLIFOSFATI DE POTASIO | 0.05% | TRIPOLIFOSFATI DE POTASIO |  | 0.00375 | 129 | 0.48375
AMONIACO | 0.06% | AMONIACO |  | 0.0045 | 25 | 0.1125
DISPERSANTE | 0.2% | DISPERSANTE |  | 0.015 | 58.26 | 0.8739
BUTILCELLOSOLVE | 0.45% | BUTILCELLOSOLVE |  | 0.03375 | 41.35 | 1.3955625
ANTIESPUMANTE | 0.3% | ANTIESPUMANTE |  | 0.0225 | 58.26 | 1.31085
ADECIDE | 0.1% | ADECIDE |  | 0.0075 | 82.14 | 0.61605
MONOETILENGLICOL | 0.65% | MONOETILENGLICOL |  | 0.04875 | 20 | 0.975
RESINA QE 2383 | 4.5% | RESINA QE 2383 |  | 0.3375 | 26.79 | 9.041625
CAOLIN M-325 | 10% | CAOLIN M-325 |  | 0.75 | 3 | 2.25
CERO FINO | 43.4% | CERO FINO |  | 3.255 | 1.15 | 3.74325
CARBONATO M-325 | 22.94% | CARBONATO M-325 |  | 1.7205 | 1.48 | 2.54634
| 100% |  |  | 7.5 | 810.82 | 39.2719725
COLANYL AMARILLO OXIDO 20 KGS
COLANYL ROJO OXIDO 10 KGS
COLANYL NEGRO 8 KGS
PASTA PARA GRANO LANZADO |  | KILOS |  | 4
AGUA | 5.4% | AGUA |  | 0.216 | 0 | 0
CARBONATO | 27.03% | CARBONATO |  | 1.0812 | 1.48 | 1.600176
MARMOLINA | 54.04% | MARMOLINA |  | 2.1616 | 1.15 | 2.48584
RESINA W4535 | 5.97% | RESINA W4535 |  | 0.2388 | 20.54 | 4.904952
RESINA W4535 | 5.97% | RESINA W4535 |  | 0.2388 | 20.54 | 4.904952
BIOXIDO DE TITANEO | 1.35% | BIOXIDO DE TITANEO |  | 0.054 | 68.8 | 3.7152
MONOETILENGLICOL | 0.18% | MONOETILENGLICOL |  | 0.0072 | 20 | 0.144
DISPERSANTE | 0.03% | DISPERSANTE |  | 0.0012 | 58.26 | 0.069912
ADECIDE | 0.03% | ADECIDE |  | 0.0012 | 82.14 | 0.098568
| 100% |  |  | 4 | 272.91 | 17.9236
HOJA Nº 7
CHISA MAR BLANCO |  | KILOS |  | 37.5 | 27 kg 1 cub
BIOXIDO DE TITANEO | 5% | BIOXIDO DE TITANEO |  | 1.875 | 69.34 | 130.0125
CARBONATO DE OMYA CAR 1-T | 55.6% | CARBONATO DE OMYA CAR 1-T |  | 20.85 | 4.1 | 85.485
AGUA | 15.17% | AGUA |  | 5.68875 | 0 | 0
TILOSE | 0.42% | TILOSE |  | 0.1575 | 181.44 | 28.5768
TRIPOLIFOSFATO DE POTASIO | 0.05% | TRIPOLIFOSFATO DE POTASIO |  | 0.01875 | 129 | 2.41875
ADESIDE | 0.16% | ADESIDE |  | 0.06 | 82.14 | 4.9284
ANTIESPUMANTE | 0.52% | ANTIESPUMANTE |  | 0.195 | 58.26 | 11.3607
BUTILCELLOSOLVE | 2.1% | BUTILCELLOSOLVE |  | 0.7875 | 41.35 | 32.563125
MONOETILENGLICOL | 1.04% | MONOETILENGLICOL |  | 0.39 | 20 | 7.8
GAS NAFTA | 2.1% | GAS NAFTA |  | 0.7875 | 18 | 14.175
POLI CERA 390 | 4.17% | POLI CERA 390 |  | 1.56375 | 75.4 | 117.90675
AGUABEAD E-270 | 3.13% | AGUABEAD E-270 |  | 1.17375 | 75.4 | 88.50075
AMONIACO | 0.06% | AMONIACO |  | 0.0225 | 25 | 0.5625
ACRONAL D-295 | 10.48% | ACRONAL D-295 |  | 3.93 | 29.03 | 114.0879
| 100% |  |  | 37.5 | 808.46 | 638.378175
187.5
MORTERO PLASTICO |  | KILOS |  | 750
ADECIDE | 0.12% | ADECIDE |  | 0.9 | 82.14 | 73.926
AMONIACO | 0.06% | AMONIACO |  | 0.45 | 25 | 11.25
AGUA | 8.7% | AGUA |  | 65.25 | 0 | 0
MONOETILENGLICOL | 0.8% | MONOETILENGLICOL |  | 6 | 20 | 120
DISPERSANTE | 0.15% | DISPERSANTE |  | 1.125 | 58.26 | 65.5425
ANTIESPUMANTE | 0.15% | ANTIESPUMANTE |  | 1.125 | 58.26 | 65.5425
TILOSE | 0.09% | TILOSE |  | 0.675 | 181.44 | 122.472
RESINA W-4535 | 9.1% | RESINA W-4535 |  | 68.25 | 20.54 | 1401.855
CARBONATO | 29.64% | CARBONATO |  | 222.3 | 1.48 | 329.004
MARMOLINA | 51.19% | MARMOLINA |  | 383.925 | 1.15 | 441.51375
| 100% |  |  | 750 | 448.27 | 2631.10575
HOJA Nº 9
PASTA ECONOMICA
C/GRANO |  | KILOS |  | 37.5
RESINA QE 220 S | 2.2% | RESINA QE 220 S |  | 0.825 | 29.03 | 23.94975
BIOXIDO DE TITANEO | 0.8% | BIOXIDO DE TITANEO |  | 0.3 | 68.8 | 20.64
AGUA | 12% | AGUA |  | 4.5 | 0 | 0
CARBONATO | 18% | CARBONATO |  | 6.75 | 1.48 | 9.99
TILOSE | 0.09% | TILOSE |  | 0.03375 | 181.44 | 6.1236
ADECIDE | 0.1% | ADECIDE |  | 0.0375 | 82.14 | 3.08025
MONOETILENGLICOL | 0.5% | MONOETILENGLICOL |  | 0.1875 | 20 | 3.75
RESINA QE 2383 | 2.2% | RESINA QE 2383 |  | 0.825 | 26.79 | 22.10175
DISPERSANTE | 0.15% | DISPERSANTE |  | 0.05625 | 58.26 | 3.277125
ANTIESPUMANTE | 0.15% | ANTIESPUMANTE |  | 0.05625 | 58.26 | 3.277125
CAOLIN M-325 | 3.7% | CAOLIN M-325 |  | 1.3875 | 3 | 4.1625
CERO GRUESO | 5% | CERO GRUESO |  | 1.875 | 1.8 | 3.375
CERO FINO | 57.31% | CER0 FINO |  | 21.49125 | 1.15 | 24.7149375
| 100% |  |  | 37.5 | 532.15 | 128.4420375
HOJA Nº 10
IMPERGLASS |  | KILOS |  | 81
AGUA | 12.36% | AGUA |  | 10.0116 | 0 | 0
NATROSOL HBR 250 | 0.14% | NATROSOL HBR 250 |  | 0.1134 | 181.44 | 20.575296
SKEN M-8 | 0.07% | SKEN M-8 |  | 0.0567 | 158.43 | 8.982981
BUTILCELLOSOLVE | 0.46% | BUTILCELLOSOLVE |  | 0.3726 | 41.35 | 15.40701
DISPERSANTE | 0.23% | DISPERSANTE |  | 0.1863 | 58.26 | 10.853838
TRIPOLIFOSFATO DE POTASIO | 0.15% | TRIPOLIFOSFATO DE POTASIO |  | 0.1215 | 129 | 15.6735
ADECIDE | 0.09% | ADECIDE |  | 0.0729 | 82.14 | 5.988006
ANTIESPUMANTE | 0.48% | ANTIESPUMANTE |  | 0.3888 | 58.26 | 22.651488
DOP | 0.43% | DOP |  | 0.3483 | 68.3 | 23.78889
GAS NAFTA | 0.96% | GAS NAFTA |  | 0.7776 | 18 | 13.9968
CABONATO M-325 | 23.95% | CABONATO M-325 |  | 19.3995 | 1.48 | 28.71126
CAOLIN M-325 | 8.23% | CAOLIN M-325 |  | 6.6663 | 3 | 19.9989
ROJO OXIDO | 3% | ROJO OXIDO |  | 2.43 | 80 | 194.4
ACRONAL 295-D | 49.23% | ACRONAL 295-D |  | 39.8763 | 55.82 | 2225.895066
CANASOL NF-1000 | 0.1% | CANASOL NF-1000 |  | 0.081 | 69.34 | 5.61654
AMONIACO | 0.12% | AMONIACO |  | 0.0972 | 25 | 2.43
| 100% |  |  | 81 | 1029.82 | 2614.969575
HOJA Nº 11
23 cubetas
CHISA PLAS CON GRANO |  | KILOS |  | 862.5 |  |  |  |  | 1
TEXANOL | 0.35% | TEXANOL |  | 3.01875
ADECIDE | 0.1% | ADECIDE |  | 0.8625
TRIPOLIFOSFATO DE POTASIO | 0.05% | TRIPOLIFOSFATO DE POTASIO |  | 0.43125
BUTILCELLOSOLVE | 0.3% | BUTILCELLOSOLVE |  | 2.5875
MONOETILENGLICOL | 0.65% | MONOETILENGLICOL |  | 5.60625
ANTIESPUMANTE | 0.3% | ANTIESPUMANTE |  | 2.5875
DISPERSANTE | 0.2% | DISPERSANTE |  | 1.725
TILOSE | 0.09% | TILOSE |  | 0.77625
AGUA | 11.3% | AGUA |  | 97.4625
ACRONAL 295-D | 9% | ACRONAL 295-D |  | 77.625
CARBONATO M-325 | 17.49% | CARBONATO M-325 |  | 150.85125
CERO FINO | 43.56% | CERO FINO |  | 375.705
AMONIACO | 0.06% | AMONIACO |  | 0.5175
CAOLIN M-325 | 10% | CAOLIN M-325 |  | 86.25
CERO GRUESO | 5.8% | CERO GRUESO |  | 50.025
BIOXIDO DE TITANEO | 0.75% | BIOXIDO DE TITANEO |  | 6.46875
| 100% |  |  | 862.5
HOJA Nº 12
PASTA ECONOMICA
S/GRANO |  | KILOS |  | 37.5
BIOXIDO DE TITANEO | 0.8% | BIOXIDO DE TITANEO |  | 0.3
AGUA | 12% | AGUA |  | 4.5
CARBONATO | 18% | CARBONATO |  | 6.75
TILOSE | 0.09% | TILOSE |  | 0.03375
ADECIDE | 0.1% | ADECIDE |  | 0.0375
MONOETILENGLICOL | 0.5% | MONOETILENGLICOL |  | 0.1875
ACRONAL 295-D | 4.4% | ACRONAL 295-D |  | 1.65
DISPERSANTE | 0.15% | DISPERSANTE |  | 0.05625
ANTIESPUMANTE | 0.15% | ANTIESPUMANTE |  | 0.05625
CAOLIN M-325 | 3.7% | CAOLIN M-325 |  | 1.3875
MARMOLINA M325 | 60.11% | MARMOLINA |  | 22.54125
| 100% |  |  | 37.5
HOJA Nº 13
CORT PLAS COLOR BLANCO |  | KILOS |  | 22 | media cub
AGUA | 11.65% | AGUA |  | 2.563
TRIPOLIFOSFATO DE POTASIO | 0.1% | TRIPOLIFOSFATO DE POTASIO |  | 0.022
ADECIDE | 0.14% | ADECIDE |  | 0.0308
ANTIESPUMANTE | 0.5% | ANTIESPUMANTE |  | 0.11
DISPERSANTE | 0.1% | DISPERSANTE |  | 0.022
SKEN M-8 | 0.08% | SKEN M-8 |  | 0.0176
BUTILCELLOSOLVE | 0.5% | BUTILCELLOSOLVE |  | 0.11
BIOXIDO DE TITANEO | 3.8% | BIOXIDO DE TITANEO |  | 0.836
CARBONATO M-325 | 55% | CARBONATO M-325 |  | 12.1
ACRONA 295-D | 19.5% | ACRONA 295-D |  | 4.29
TILOSE | 0.53% | TILOSE |  | 0.1166
COLACRAL P-U 85 | 2.1% | COLACRAL P-U 85 |  | 0.462
ALCOHOL ETILICO | 6% | ALCOHOL ETILICO |  | 1.32
| 100% |  |  | 22
HOJA Nº 14
PASTA SIN GRANO TIPO VINICEMENT |  | KILOS |  | 5
TEXANOL | 0.3% | TEXANOL |  | 0.015
AGUA | 11.27% | AGUA |  | 0.5635
CARBONATO | 33% | CARBONATO |  | 1.65
MARMOLINA | 43% | MARMOLINA |  | 2.15
ACRONAL 295-D | 9% | ACRONAL 295-D |  | 0.45
BERMOCOLL | 0.12% | BERMOCOLL |  | 0.006
ADECIDE | 0.15% | ADECIDE |  | 0.0075
TRIPOLIFOSFATO DE POTASIO | 0.1% | TRIPOLIFOSFATO DE POTASIO |  | 0.005
BUTILCELLOSOLVE | 0.35% | BUTILCELLOSOLVE |  | 0.0175
MONOETILENGLICOL | 0.3% | MONOETILENGLICOL |  | 0.015
ANTIESPUMANTE | 0.41% | ANTIESPUMANTE |  | 0.0205
DIPERSANTE | 0.2% | DIPERSANTE |  | 0.01
CANASOL | 0.1% | CANASOL |  | 0.005
BIOXIDO DE TITANEO | 1.7% | BIOXIDO DE TITANEO |  | 0.085
| 100% |  |  | 5
2022-12-19 |  |  |  | HOJA Nº 15
1/2 CUBETA
PASTA PARA GRANO LANZADO |  | KILOS |  | 37
HOSPITAL NEUROLOGIA
AGUA | 6% | AGUA |  | 2.22
BIOXIDO DE TITANEO | 1.43% | BIOXIDO DE TITANEO |  | 0.5291
RESINA D-50 | 5.5% | RESINA D-50 |  | 2.035
RESINA D-25 | 5.5% | RESINA D-25 |  | 2.035
CARBONATO M-325 | 29.1% | CARBONATO M-325 |  | 10.767
ADECIDE | 0.03% | ADECIDE |  | 0.0111
MARMOLINA | 52.22% | MARMOLINA |  | 19.3214
MONOETILENGLICOL | 0.19% | MONOETILENGLICOL |  | 0.0703
DISPERSANTE | 0.03% | DISPERSANTE |  | 0.0111
| 100% |  |  | 37
HOJA Nº 16
CHISA MAR NEUTRO |  | KILOS |  | 30
OMYA CAR 1-T | 60.25% | OMYA CAR 1-T |  | 18.075
AGUA | 15.17% | AGUA |  | 4.551
BERMOCOLL | 0.42% | BERMOCOLL |  | 0.126
CANASOL NF-1000 | 0.35% | CANASOL NF-1000 |  | 0.105
TRIPOLIFOSFATO DE POTASIO | 0.05% | TRIPOLIFOSFATO DE POTASIO |  | 0.015
ADECIDE | 0.16% | ADECIDE |  | 0.048
ANTIESPUMANTE | 0.52% | ANTIESPUMANTE |  | 134.4
BUTILCELLOSOLVE | 2.1% | BUTILCELLOSOLVE |  | 0.63
MONOETILENGLICOL | 1.04% | MONOETILENGLICOL |  | 0.312
GAS NAFTA | 2.1% | GAS NAFTA |  | 0.63
POLICERA 390 | 4.17% | POLICERA 390 |  | 1.251
AGUABEL E-270 | 3.13% | AGUABEL E-270 |  | 0.939
AMONIACO | 0.06% | AMONIACO |  | 0.018
ACRONAL 295-D | 10.48% | ACRONAL 295-D |  | 3.144
| 100% |  |  | 30
LA DENSIDAD DE ESTE PRODUCTO ES DE 1.3 |  |  |  | HOJA Nº 17
PINTU FLEX |  | KILOS |  | 270
FORMULA ING.FERMIN
NATROSOL | 0.25% | NATROSOL |  | 0.675
TRIPOLIFOSFATO DE POTASIO | 0.1% | TRIPOLIFOSFATO DE POTASIO |  | 0.27
DISPERSANTE | 0.15% | DISPERSANTE |  | 0.405
ADECIDE | 0.2% | ADECIDE |  | 0.54
ANTIESPUMANTE | 0.35% | ANTIESPUMANTE |  | 0.945
TEXANOL | 1.8% | TEXANOL |  | 4.86
ESPESANTE ACRILICO | 0.45% | ESPESANTE ACRILICO |  | 1.215
SOLUCION DE SOSA | 0.5% | SOLUCION DE SOSA |  | 1.35
CARBONATO PRESIPITADO | 6% | CARBONATO PRESIPITADO |  | 16.2
CAOLIN | 11% | CAOLIN |  | 29.7
BIOXIDO DE TITANEO | 16% | BIOXIDO DE TITANEO |  | 43.2
RESINA QE220-S | 13.5% | RESINA QE220-S |  | 36.45
RESINA QE2708 | 13.5% | RESINA QE2708 |  | 36.45
AGUA | 36.2% | AGUA |  | 97.74
| 100% |  |  | 270
HOJA Nº 18
PINTU FLEX |  | KILOS |  | 13.5
AGUA | 25.28% | AGUA |  | 3.4128
TRIPOLIFOSFATO DE POTASIO | 0.1% | TRIPOLIFOSFATO DE POTASIO |  | 0.0135
DISPERSANTE | 0.4% | DISPERSANTE |  | 0.054
ADECIDE | 0.2% | ADECIDE |  | 0.027
AMONIACO | 0.12% | AMONIACO |  | 0.0162
MONOETILENGLICOL | 1% | MONOETILENGLICOL |  | 0.135
TEXANOL | 2.5% | TEXANOL |  | 0.3375
TILOSE | 0.3% | TILOSE |  | 0.0405
BIOXIDO DE TITANEO | 20% | BIOXIDO DE TITANEO |  | 2.7
CAOLIN | 20% | CAOLIN |  | 2.7
RESINA QE2383 | 15% | RESINA QE 2383 |  | 2.025
RESINA QE220-S | 15% | RESINA QE220-S |  | 2.025
ANTIESPUMANTE | 0.1% | ANTIESPUMANTE |  | 0.0135
| 100% |  |  | 13.5
HOJA Nº 19
PASTA ECONOMICA CON GRANO |  | KILOS |  | 750
C/RESINA QE220S
C/RESINA QE2708
BIOXIDO DE TITANEO | 0.8% | BIOXIDO DE TITANEO |  | 6
AGUA | 11.97% | AGUA |  | 89.775
CARBONATO | 18% | CARBONATO |  | 135
TILOSE | 0.09% | TILOSE |  | 0.675
ADECIDE | 0.1% | ADECIDE |  | 0.75
MONOETILENGLICOL | 0.5% | MONOETILENGLICOL |  | 3.75
RESINA QE220-S | 2.2% | RESINA QE220-S |  | 16.5
RESINA QE2708 | 2.2% | RESINA QE2708 |  | 16.5
DISPERSANTE | 0.15% | DISPERSANTE |  | 1.125
ANTIESPUMANTE | 0.15% | ANTIESPUMANTE |  | 1.125
CAOLIN | 3.7% | CAOLIN |  | 27.75
CERO GRUESO | 5% | CERO GRUESO |  | 37.5
MARMOLINA | 55.11% | MARMOLINA |  | 413.325
CANASOL | 0.03% | CANASOL |  | 0.225
| 100% |  |  | 750
LA DENSIDAD DE ESTE PRODUCTO ES DE 1.43 |  |  |  | HOJA Nº 20
FORMULA ING. FERMIN
CHISA VINIL |  | KILOS |  | 29
ADECIDE | 0.2% | ADECIDE |  | 0.058
TRPOLIFOSFATO DE POTASIO | 0.1% | TRPOLIFOSFATO DE POTASIO |  | 0.029
DISPERSANTE | 0.15% | DISPERSANTE |  | 0.0435
NATROSOL | 0.25% | NATROSOL |  | 0.0725
ANTIESPUMANTE | 0.35% | ANTIESPUMANTE |  | 0.1015
SOLUCION DE SOSA | 0.5% | SOLUCION DE SOSA |  | 0.145
ESPESANTE ACRILICO | 0.4% | ESPESANTE ACRILICO |  | 0.116
BUTILCELLOSOLVE | 0.4% | BUTILCELLOSOLVE |  | 0.116
MONOETILENGLICOL | 1.6% | MONOETILENGLICOL |  | 0.464
BIOXIDO DE TITANEO | 7.2% | BIOXIDO DE TITANEO |  | 2.088
RESINA QE220-S | 6% | RESINA QE220-S |  | 1.74
RESINA QE2708 | 6% | RESINA QE2708 |  | 1.74
CAOLIN | 20% | CAOLIN |  | 5.8
CARBONATO PRESIPITADO | 20% | CARBONATO PRESIPITADO |  | 5.8
AGUA | 36.85% | AGUA |  | 10.6865
| 100% |  |  | 29
HOJA Nº 21
DANIELA ALCANTARA VALENCIA
CHISA PLUS |  | KILOS |  | 5.6
COMPRAS ALSO
2 CUBETAS 08/12/2022
AGUA | 28.1% | AGUA |  | 1.5736
BERMOCOLL | 0.25% | BERMOCOLL |  | 0.014
SOLUCION DE SOSA | 0.5% | SOLUCION DE SOSA |  | 0.028
TRIPOLIFOSFATO DE POTASIO | 0.1% | TRIPOLIFOSFATO DE POTASIO |  | 0.0056
DIPERSANTE | 0.15% | DIPERSANTE |  | 0.0084
ADECIDE | 0.2% | ADECIDE |  | 0.0112
ANTIESPUMANTE | 0.35% | ANTIESPUMANTE |  | 0.0196
ESPESANTE ACRILICO | 0.35% | ESPESANTE ACRILICO |  | 0.0196
TEXANOL | 2% | TEXANOL |  | 0.112
CAOLIN | 5% | CAOLIN |  | 0.28
CARBONATO PRESIPITADO | 5% | CARBONATO PRESIPITADO |  | 0.28
BIOXIDO DE TITANEO | 20% | BIOXIDO DE TITANEO |  | 1.12
RESINA QE220-S | 19% | RESINA QE220-S |  | 1.064
RESINA QE2708 | 19% | RESINA QE2708 |  | 1.064
| 100% |  |  | 5.6
HOJA Nº 22
CHISA PLUS |  | KILOS |  | 5.6
C/QE2708
C/QE220-S
AGUA | 24.44% | AGUA |  | 1.36864
EDENOL DOA | 0.4% | EDENOL DOA |  | 0.0224
DIPERSANTE | 0.4% | DIPERSANTE |  | 0.0224
ADECIDE | 0.2% | ADECIDE |  | 0.0112
AMONIACO | 0.1% | AMONIACO |  | 0.0056
MONOETILENGLICOL | 1% | MONOETILENGLICOL |  | 0.056
TEXANOL | 2.5% | TEXANOL |  | 0.14
DBERMOCOLL | 0.36% | DBERMOCOLL |  | 0.02016
BIOXIDO DE TITANEO | 22% | BIOXIDO DE TITANEO |  | 1.232
PARAFINA CLORADA S-25 | 0.5% | PARAFINA CLORADA S-25 |  | 0.028
BLANCO FIJO MICRO | 10% | BLANCO FIJO MICRO |  | 0.56
RESINA QE2708 | 19% | RESINA QE2708 |  | 1.064
RESINA QE220-S | 19% | RESINA QE220-S |  | 1.064
ANTIESPUMANTE | 0.1% | ANTIESPUMANTE |  | 0.0056
| 100% |  |  | 5.6
HOJA Nº 23
LINEA CLASICA COLOR BLANCO |  | KILOS |  | 19
AGUA | 61.98% | AGUA |  | 11.7762
ANTIESPUMANTE | 0.28% | ANTIESPUMANTE |  | 0.0532
ADECIDE | 0.15% | ADECIDE |  | 0.0285
TRPOLIFOSFATO DE POTASIO | 0.9% | TRPOLIFOSFATO DE POTASIO |  | 0.171
BERMOCOLL | 0.43% | BERMOCOLL |  | 0.0817
LATECOL-D | 1% | LATECOL-D |  | 0.19
MONOETILENGLICOL | 1% | MONOETILENGLICOL |  | 0.19
AMONIACO | 1.06% | AMONIACO |  | 0.2014
BIOXIDO DE TITANEO | 5% | BIOXIDO DE TITANEO |  | 0.95
CARBONATO DE OMYA CAR 1-T | 3.4% | CARBONATO DE OMYA CAR 1-T |  | 0.646
ACRONAL | 21% | ACRONAL |  | 3.99
BUTILCELLOSOLVE | 3.8% | BUTILCELLOSOLVE |  | 0.722
| 100% |  |  | 19
PINTU FLEX MODIFICADA POR EL SR. CHIMAL Nº1 |  |  |  | HOJA Nº 24
|  | KILOS |  | 270
NATROSOL (TILOSE) | 0.3% | NATROSOL (TILOSE) |  | 0.81
TRIPOLIFOSFATO DE POTASIO | 0.1% | TRIPOLIFOSFATO DE POTASIO |  | 0.27
DISPERSANTE | 1% | DISPERSANTE |  | 2.7
ADECIDE | 0.2% | ADECIDE |  | 0.54
TEXANOL | 2.5% | TEXANOL |  | 6.75
MONOETILENGLICOL | 1% | MONOETILENGLICOL |  | 2.7
BIOXIDO DE TITANEO | 20% | BIOXIDO DE TITANEO |  | 54
CAOLIN | 11% | CAOLIN |  | 29.7
ACRONAL | 30% | ACRONAL |  | 81
ANTIESPUMANTE | 0.35% | ANTIESPUMANTE |  | 0.945
CARBONATO PRESIPITADO | 6% | CARBONATO PRESIPITADO |  | 16.2
ESPESANTE ACRILICO | 0.45% | ESPESANTE ACRILICO |  | 1.215
SOLUCION DE SOSA | 0.5% | SOLUCION DE SOSA |  | 1.35
AGUA | 26.6% | AGUA |  | 71.82
| 100% |  |  | 270
HOJA Nº25
PASTA S/GRANO TIPO VINICEMENT-D
MODIFICADA
|  | KILOS |  | 750
TEXANOL | 1.3% | TEXANOL |  | 9.75
AGUA | 11.27% | AGUA |  | 84.525
CARBONATO | 33% | CARBONATO |  | 247.5
MARMOLINA | 47% | MARMOLINA |  | 352.5
ACRONAL 295-D | 4.4% | ACRONAL 295-D |  | 33
TILOSE | 0.12% | TILOSE |  | 0.9
ADECIDE | 0.15% | ADECIDE |  | 1.125
TRIPOLIFOSFATO DE POTASIO | 0.1% | TRIPOLIFOSFATO DE POTASIO |  | 0.75
BUTIL CELLOSOLVE | 0.55% | BUTIL CELLOSOLVE |  | 4.125
MONOETILENGLICOL | 0.5% | MONOETILENGLICOL |  | 3.75
ANTI ESPUMANTE | 0.41% | ANTI ESPUMANTE |  | 3.075
DISPERSANTE | 0.2% | DISPERSANTE |  | 1.5
CANASOL | 0.2% | CANASOL |  | 1.5
BIOXIDO DE TITANEO | 0.8% | BIOXIDO DE TITANEO |  | 6
| 100% |  |  | 750
PINTU FLEX MODIFICADA POR EL SR. CHIMAL Nº1 |  |  |  | HOJA Nº 26
|  | KILOS |  | 270
CANASOL | 0.42% | CANASOL |  | 1.134
NATROSOL (TILOSE) | 0.3% | NATROSOL (TILOSE) |  | 0.81
TRIPOLIFOSFATO DE POTASIO | 0.1% | TRIPOLIFOSFATO DE POTASIO |  | 0.27
DISPERSANTE | 1% | DISPERSANTE |  | 2.7
ADECIDE | 0.2% | ADECIDE |  | 0.54
TEXANOL | 2.5% | TEXANOL |  | 6.75
MONOETILENGLICOL | 1% | MONOETILENGLICOL |  | 2.7
BIOXIDO DE TITANEO | 18.43% | BIOXIDO DE TITANEO |  | 49.761
CAOLIN | 11% | CAOLIN |  | 29.7
ACRONAL | 30% | ACRONAL |  | 81
ANTIESPUMANTE | 1.05% | ANTIESPUMANTE |  | 2.835
CARBONATO PRESIPITADO | 6% | CARBONATO PRESIPITADO |  | 16.2
ESPESANTE ACRILICO | 0.9% | ESPESANTE ACRILICO |  | 2.43
SOLUCION DE SOSA | 0.5% | SOLUCION DE SOSA |  | 1.35
AGUA | 26.6% | AGUA |  | 71.82
| 100% |  |  | 270
PINTU FLEX MODIFICADO POR EL SR. CHIMAL Nº2 |  |  |  | HOJA Nº 27
|  | KILOS |  | 270
CANASOL | 0.42% | CANASOL |  | 1.134
NATROSOL (TILOSE) | 0.3% | NATROSOL (TILOSE) |  | 0.81
TRIPOLIFOSFATO DE POTASIO | 0.1% | TRIPOLIFOSFATO DE POTASIO |  | 0.27
DISPERSANTE | 1% | DISPERSANTE |  | 2.7
ADECIDE | 0.2% | ADECIDE |  | 0.54
TEXANOL | 2.5% | TEXANOL |  | 6.75
MONOETILENGLICOL | 1% | MONOETILENGLICOL |  | 2.7
BIOXIDO DE TITANEO | 17.28% | BIOXIDO DE TITANEO |  | 46.656
CAOLIN | 18.15% | CAOLIN |  | 49.005
ACRONAL | 30% | ACRONAL |  | 81
ANTIESPUMANTE | 1.05% | ANTIESPUMANTE |  | 2.835
ESPESANTE ACRILICO | 0.9% | ESPESANTE ACRILICO |  | 2.43
SOLUCION DE SOSA | 0.5% | SOLUCION DE SOSA |  | 1.35
AGUA | 26.6% | AGUA |  | 71.82
| 100% |  |  | 270
PINTU FLEX MODIFICADO POR EL SR. CHIMAL Nº3 |  |  |  | HOJA Nº 28
|  | KILOS |  | 270
CANASOL | 0.42% | CANASOL |  | 1.134
NATROSOL (TILOSE) | 0.3% | NATROSOL (TILOSE) |  | 0.81
TRIPOLIFOSFATO DE POTASIO | 0.1% | TRIPOLIFOSFATO DE POTASIO |  | 0.27
DISPERSANTE | 1% | DISPERSANTE |  | 2.7
ADECIDE | 0.2% | ADECIDE |  | 0.54
TEXANOL | 2.5% | TEXANOL |  | 6.75
MONOETILENGLICOL | 1% | MONOETILENGLICOL |  | 2.7
BIOXIDO DE TITANEO | 17.28% | BIOXIDO DE TITANEO |  | 46.656
CARBONATO DE PRESIPITADO | 18.15% | CARBONATO DE PRESIPITADO |  | 49.005
ACRONAL | 30% | ACRONAL |  | 81
ANTIESPUMANTE | 1.05% | ANTIESPUMANTE |  | 2.835
ESPESANTE ACRILICO | 0.9% | ESPESANTE ACRILICO |  | 2.43
SOLUCION DE SOSA | 0.5% | SOLUCION DE SOSA |  | 1.35
AGUA | 26.6% | AGUA |  | 71.82
| 100% |  |  | 270
PINTU FLEX MODIFICADO POR EL SR. CHIMAL Nº4 |  |  |  | HOJA Nº 28
|  | KILOS |  | 54
CANASOL | 0.42% | CANASOL |  | 0.2268
NATROSOL (TILOSE) | 0.3% | NATROSOL (TILOSE) |  | 0.162
TRIPOLIFOSFATO DE POTASIO | 0.1% | TRIPOLIFOSFATO DE POTASIO |  | 0.054
DISPERSANTE | 1% | DISPERSANTE |  | 0.54
ADECIDE | 0.2% | ADECIDE |  | 0.108
TEXANOL | 3% | TEXANOL |  | 1.62
MONOETILENGLICOL | 2% | MONOETILENGLICOL |  | 1.08
BIOXIDO DE TITANEO | 14.73% | BIOXIDO DE TITANEO |  | 7.9542
CARBONATO DE PRESIPITADO | 18.15% | CARBONATO DE PRESIPITADO |  | 9.801
ACRONAL | 30% | ACRONAL |  | 16.2
ANTIESPUMANTE | 2.1% | ANTIESPUMANTE |  | 1.134
ESPESANTE ACRILICO | 0.9% | ESPESANTE ACRILICO |  | 0.486
SOLUCION DE SOSA | 0.5% | SOLUCION DE SOSA |  | 0.27
AGUA | 26.6% | AGUA |  | 14.364
| 100% |  |  | 54
PINTU FLEX MODIFICADO POR EL SR. CHIMAL Nº5 |  |  |  | HOJA Nº 28
|  | KILOS |  | 270
CANASOL | 0.42% | CANASOL |  | 1.134
NATROSOL (TILOSE) | 0.3% | NATROSOL (TILOSE) |  | 0.81
TRIPOLIFOSFATO DE POTASIO | 0.1% | TRIPOLIFOSFATO DE POTASIO |  | 0.27
DISPERSANTE | 1% | DISPERSANTE |  | 2.7
ADECIDE | 0.2% | ADECIDE |  | 0.54
TEXANOL | 3% | TEXANOL |  | 8.1
MONOETILENGLICOL | 2% | MONOETILENGLICOL |  | 5.4
BIOXIDO DE TITANEO | 13.83% | BIOXIDO DE TITANEO |  | 37.341
CARBONATO DE PRESIPITADO | 18.15% | CARBONATO DE PRESIPITADO |  | 49.005
ACRONAL | 30% | ACRONAL |  | 81
ANTIESPUMANTE | 2.1% | ANTIESPUMANTE |  | 5.67
ESPESANTE ACRILICO | 0.9% | ESPESANTE ACRILICO |  | 2.43
SOLUCION DE SOSA | 0.5% | SOLUCION DE SOSA |  | 1.35
AGUA | 26.6% | AGUA |  | 71.82
EDENOL DOA | 0.4% | EDENOL DOA |  | 1.08
PARAFINA CLORADA S-25 | 0.5% | PARAFINA CLORADA |  | 1.35
| 100% |  |  | 270
HOJA Nº 2
HOJA Nº 29
MODIFICADA | 20 de Agosto de 2008
CASCARA DE NARANJA |  | KILOS | 1280 | 960
ALCOHOL | 0.1% | ALCOHOL |  | 0.96
BIOXIDO DE TITANEO | 10.67% | BIOXIDO DE TITANEO |  | 102.432
CARBONATO M-325 | 58.73% | CARBONATO M-325 |  | 563.808
CAOLIN M-325 | 5% | CAOLIN M-325 |  | 48
ADECIDE | 0.15% | ADECIDE |  | 1.44
MONOETILINGLICOL | 0.8% | MONOETILINGLICOL |  | 7.68
ANTIESPUMANTE | 0.14% | ANTIESPUMANTE |  | 1.344
TRIPOLIFOSFATO DE POTASIO | 0.05% | TRIPOLIFOSFATO DE POTASIO |  | 0.48
AGUA | 7% | AGUA |  | 67.2
RESINA D-25 | 11% | RESINA D-25 |  | 105.6
RESINA D-50 | 5.93% | RESINA D-50 |  | 56.928
CANASOL NF 1000 | 0.15% | CANASOL NF 1000 |  | 1.44
DISPERSANTE | 0.28% | DISPERSANTE |  | 2.688
| 100% |  |  | 960
HOJA Nº 30
TEPATITLAN
MODIFICADA | 21 de Agosto de 2008
PINTURA VINILICA |  | KILOS |  | 800
TEXANOL | 0.65% | TEXANOL |  | 5.2
AGUA | 32.22% | AGUA |  | 257.76
AMONIACO | 0.12% | AMONIACO |  | 0.96
TRIPOLIFOSFATO DE POTASIO | 0.07% | TRIPOLIFOSFATO DE POTASIO |  | 0.56
DISPERSANTE | 0.29% | DISPERSANTE |  | 2.32
ANTIESPUMANTE | 1.05% | ANTIESPUMANTE |  | 8.4
MONOETILIENGLICOL | 0.5% | MONOETILIENGLICOL |  | 4
ADECIDE | 0.14% | ADECIDE |  | 1.12
CAOLIN M-325 | 42.74% | CAOLIN M-325 |  | 341.92
RESINA D-06 | 14.95% | RESINA D-06 |  | 119.6
BIOXIDO DE TITANEO | 7% | BIOXIDO DE TITANEO |  | 56
TILOSE | 0.27% | TILOSE |  | 2.16
| 100% |  |  | 800
PASTA ECONOMICA
S/GRANO |  | KILOS |  | 375
BIOXIDO DE TITANEO | 0.26% | BIOXIDO DE TITANEO |  | 0.975
AGUA | 10.83% | AGUA |  | 40.6125
CARBONATO | 22.36% | CARBONATO |  | 83.85
TILOSE | 0.05% | TILOSE |  | 0.1875
ADECIDE | 0.05% | ADECIDE |  | 0.1875
MONOETILENGLICOL | 0.5% | MONOETILENGLICOL |  | 1.875
RESINA Q E220S | 2% | RESINA Q E220S |  | 7.5
DISPERSANTE | 0.07% | DISPERSANTE |  | 0.2625
ANTIESPUMANTE | 0.07% | ANTIESPUMANTE |  | 0.2625
CAOLIN M-325 | 3.7% | CAOLIN M-325 |  | 13.875
MARMOLINA M325 | 60.11% | MARMOLINA |  | 225.4125
| 100% |  |  | 375
[5 empty] | 6.4 |  | 96
ESCUELA CASCO DE STO. TOMAS |  | cubeta 32 kgs
2023-06-26 |  | cada tambo pesa 320 kgs (10 cubetas)
3 TAMBOS
CASCARA DE NARANJA |  | KILOS | 1280 | 960
MARMO GOT (BUENA)
BIOXIDO DE TITANEO | 4% | BIOXIDO DE TITANEO |  | 38.4 | 109.61 | 4209.024
CARBONATO M-325 | 60.41% | CARBONATO M-325 |  | 579.936 | 1.44 | 835.10784
CAOLIN M-325 | 5% | CAOLIN M-325 |  | 48 | 3.45 | 165.6
ADECIDE | 0.15% | ADECIDE |  | 1.44 | 91.34 | 131.5296
MONOETILINGLICOL | 0.8% | MONOETILINGLICOL |  | 7.68 | 23.95 | 183.936
ANTIESPUMANTE | 0.14% | ANTIESPUMANTE |  | 1.344 | 81.19 | 109.11936
TRIPOLIFOSFATO DE POTASIO | 0.05% | TRIPOLIFOSFATO DE POTASIO |  | 0.48 | 152.23 | 73.0704
AGUA | 7.19% | AGUA |  | 69.024 | 0 | 0
RESINA W-4535 | 22.02% | RESINA W-4535 |  | 211.392 | 34.5 | 7293.024
TILOSE | 0.09% | TILOSE |  | 0.864 | 213.13 | 184.14432
CANASOL NF 1000 | 0.15% | CANASOL NF 1000 |  | 1.44 | 35.2 | 50.688
| 100% |  |  | 960 | 746.04 | 13235.24352
MUESTRA GRAN BELLAS
IMPERPLAST PLUS |  | KILOS |  | 1
CON FIBRA
PINTUFLEX | 82.98% | PINTUFLEX |  | 0.8298
ARENA SILICA MALLA 100 - 150 | 16.6% | ARENA SILICA MALLA 100 - 150 |  | 0.166
FIBRA SINTETICA | 0.42% | FIBRA SINTETICA |  | 0.0042
| 100% |  |  | 1
CANTERA
|  | KILOS |  | 19
TEXANOL | 0.29% | TEXANOL |  | 0.0551 | 52.32 | 2.882832
BIOXIDO DE TITANEO | 1.57% | BIOXIDO DE TITANEO |  | 0.2983 | 68.8 | 20.52304
AGUA | 5.26% | AGUA |  | 0.9994 | 0 | 0
TILOSE | 0.09% | TILOSE |  | 0.0171 | 181.44 | 3.102624
TRIPOLIFOSFATO DE POTASIO | 0.05% | TRIPOLIFOSFATO DE POTASIO |  | 0.0095 | 129 | 1.2255
DISPERSANTE | 0.17% | DISPERSANTE |  | 0.0323 | 58.26 | 1.881798
BITIL SELLOSOLVE | 0.12% | BITIL SELLOSOLVE |  | 0.0228 | 41.35 | 0.94278
ANTIESPUMANTE | 0.3% | ANTIESPUMANTE |  | 0.057 | 58.26 | 3.32082
ADECIDE | 0.1% | ADECIDE |  | 0.019 | 82.14 | 1.56066
MONOETILENGLICOL | 0.81% | MONOETILENGLICOL |  | 0.1539 | 29.03 | 4.467717
RESINA QE 220 S | 6.58% | RESINA QE 220 S |  | 1.2502 | 26.79 | 33.492858
RESINA QE 2383 | 6.58% | RESINA QE 2383 |  | 1.2502 | 25.5 | 31.8801
ARENA SILICA SAN VICENTE | 35.09% | ARENA SILICA SAN VICENTE |  | 6.6671 | 2.02 | 13.467542
CERO FINO | 35.09% | CERO FINO |  | 6.6671 | 1.15 | 7.667165
CARBONATO DE CALCIO | 7.9% | CARBONATO DE CALCIO |  | 1.501 | 1.48 | 2.22148
| 100% |  |  | 19 | 757.54 | 128.636916
MORTERO PLASTICO |  | KILOS |  | 3
MODIFICADA SR. CHIMAL
2017-11-16
BIOXIDO DE TITANEO | 0.78% | BIOXIDO DE TITANEO |  | 0.0234
ADECIDE | 0.12% | ADECIDE |  | 0.0036
AMONIACO | 0.06% | AMONIACO |  | 0.0018
AGUA | 3.81% | AGUA |  | 0.1143
MONOETILENGLICOL | 0.8% | MONOETILENGLICOL |  | 0.024
DISPERSANTE | 0.15% | DISPERSANTE |  | 0.0045
ANTIESPUMANTE | 0.15% | ANTIESPUMANTE |  | 0.0045
TILOSE | 0.18% | TILOSE |  | 0.0054
RESINA W 4535 | 13.5% | RESINA W4535 |  | 0.405
CARBONATO | 21.45% | CARBONATO |  | 0.6435
MARMOLINA | 59% | MARMOLINA |  | 1.77
| 100% |  |  | 3
MODIFICADA 16/11/17
CANTERA
|  | KILOS |  | 6
TEXANOL | 0.29% | TEXANOL |  | 0.0174
BIOXIDO DE TITANEO | 0.78% | BIOXIDO DE TITANEO |  | 0.0468
AGUA | 5.96% | AGUA |  | 0.3576
TILOSE | 0.18% | TILOSE |  | 0.0108
TRIPOLIFOSFATO DE POTASIO | 0.05% | TRIPOLIFOSFATO DE POTASIO |  | 0.003
DISPERSANTE | 0.17% | DISPERSANTE |  | 0.0102
BITIL SELLOSOLVE | 0.12% | BITIL SELLOSOLVE |  | 0.0072
ANTIESPUMANTE | 0.3% | ANTIESPUMANTE |  | 0.018
ADECIDE | 0.1% | ADECIDE |  | 0.006
MONOETILENGLICOL | 0.81% | MONOETILENGLICOL |  | 0.0486
RESINA W4535 | 6.58% | RESINA W4535 |  | 0.3948
RESINA W4535 | 6.58% | RESINA W4535 |  | 0.3948
ARENA SILICA SAN VICENTE | 35.09% | ARENA SILICA SAN VICENTE |  | 2.1054
CERO FINO | 35.09% | CERO FINO |  | 2.1054
CARBONATO DE CALCIO | 7.9% | CARBONATO DE CALCIO |  | 0.474
| 100% |  |  | 6
MORTERO PLASTICO |  | KILOS |  | 37
MODIFICADO SR CHIMAL
2017-11-16
ADECIDE | 0.12% | ADECIDE |  | 0.0444
AMONIACO | 0.06% | AMONIACO |  | 0.0222
AGUA | 4.59% | AGUA |  | 1.6983
MONOETILENGLICOL | 0.8% | MONOETILENGLICOL |  | 0.296
DISPERSANTE | 0.15% | DISPERSANTE |  | 0.0555
ANTIESPUMANTE | 0.15% | ANTIESPUMANTE |  | 0.0555
TILOSE | 0.18% | TILOSE |  | 0.0666
RESINA W 4535 | 13.5% | RESINA W4535 |  | 4.995
CARBONATO | 21.45% | CARBONATO |  | 7.9365
MARMOLINA | 59% | MARMOLINA |  | 21.83
| 100% |  |  | 37
FORMULA DESMOPHEN |  |  |  | 1
DESMOPHENN NH-1520 | 56.45% | DESMOPHENN NH-1520 |  | 0.5645
DESMODUR N-3390 | 43.4% | DESMODUR N-3390 |  | 0.434
BYK A530 | 0.15% | BYK A530 |  | 0.0015
| 100% |  |  | 1
0.3
DESMODUR
DESMODUR 3600 | 59.14% | DESMODUR |  | 0.17742
DESMOPHEN 1420 | 40.71% | DESMOPHEN |  | 0.12213
BYK A530 | 0.15% | BYK A530 |  | 0.00045
| 100% |  |  | 0.3
CASCARA DE NARANJA |  | KILOS | 1280 | 20
BUENA
RESINA QE 2383 | 11.02% | RESINA QE2383 |  | 2.204
CARBONATO M-325 | 60.41% | CARBONATO M-325 |  | 12.082
CAOLIN M-325 | 5% | CAOLIN M-325 |  | 1
ADECIDE | 0.15% | ADECIDE |  | 0.03
MONOETILINGLICOL | 0.8% | MONOETILINGLICOL |  | 0.16
ANTIESPUMANTE | 0.14% | ANTIESPUMANTE |  | 0.028
TRIPOLIFOSFATO DE POTASIO | 0.05% | TRIPOLIFOSFATO DE POTASIO |  | 0.01
AGUA | 7.19% | AGUA |  | 1.438
RESINA QE 220-S | 15% | RESINA W-4535 |  | 3
TILOSE | 0.09% | TILOSE |  | 0.018
CANASOL NF 1000 | 0.15% | CANASOL NF 1000 |  | 0.03
| 100% |  |  | 20
PINTURA VINILICA |  | KILOS |  | 810
CAOLIN Y CARBONATO
CARBONATO | 17.99% | CARBONATO |  | 145.719 | 1.48 | 215.66412
TEXANOL | 0.65% | TEXANOL |  | 5.265 | 60.98 | 321.0597
AGUA | 29.17% | AGUA |  | 236.277 | 0 | 0
AMONIACO | 0.12% | AMONIACO |  | 0.972 | 25 | 24.3
TRIPOLIFOSFATO DE POTASIO | 0.07% | TRIPOLIFOSFATO DE POTASIO |  | 0.567 | 129 | 73.143
DISPERSANTE | 0.29% | DISPERSANTE |  | 2.349 | 61.48 | 144.41652
ANTIESPUMANTE | 0.3% | ANTIESPUMANTE |  | 2.43 | 61.48 | 149.3964
MONOETILIENGLICOL | 0.5% | MONOETILIENGLICOL |  | 4.05 | 26.6 | 107.73
ADECIDE | 0.14% | ADECIDE |  | 1.134 | 86.67 | 98.28378
CAOLIN M-325 | 25% | CAOLIN M-325 |  | 202.5 | 3 | 607.5
RESINA W-4535 | 18% | RESINA W-4535 |  | 145.8 | 20.14 | 2936.412
BIOXIDO DE TITANEO | 7.5% | BIOXIDO DE TITANEO |  | 60.75 | 69.34 | 4212.405
TILOSE | 0.27% | TILOSE |  | 2.187 | 191.48 | 418.76676
| 100% |  |  | 810 | 735.17 | 9093.41316
PINTURA VINILICA |  | KILOS |  | 2
CARBONATO
TEXANOL | 0.65% | TEXANOL |  | 0.013 | 60.98 | 0.79274
AGUA | 29.17% | AGUA |  | 0.5834 | 0 | 0
AMONIACO | 0.12% | AMONIACO |  | 0.0024 | 25 | 0.06
TRIPOLIFOSFATO DE POTASIO | 0.07% | TRIPOLIFOSFATO DE POTASIO |  | 0.0014 | 129 | 0.1806
DISPERSANTE | 0.29% | DISPERSANTE |  | 0.0058 | 61.48 | 0.356584
ANTIESPUMANTE | 0.3% | ANTIESPUMANTE |  | 0.006 | 61.48 | 0.36888
MONOETILIENGLICOL | 0.5% | MONOETILIENGLICOL |  | 0.01 | 26.6 | 0.266
ADECIDE | 0.14% | ADECIDE |  | 0.0028 | 86.67 | 0.242676
CARBONATO | 41.74% | CARBONATO |  | 0.8348 | 3 | 2.5044
RESINA W-4535 | 18% | RESINA W-4535 |  | 0.36 | 20.14 | 7.2504
BIOXIDO DE TITANEO | 8.75% | BIOXIDO DE TITANEO |  | 0.175 | 69.34 | 12.1345
TILOSE | 0.27% | TILOSE |  | 0.0054 | 191.48 | 1.033992
| 100% |  |  | 2 | 735.17 | 25.190772
262.5
MORTERO PLASTICO |  | KILOS |  | 262
2019-03-15
PINOLILLO BLANCO | 14% | PINOLILLO BLANCO |  | 36.68 | 10.47 | 384.0396
ADECIDE | 0.12% | ADECIDE |  | 0.3144 | 86.67 | 27.249048
AMONIACO | 0.06% | AMONIACO |  | 0.1572 | 25 | 3.93
AGUA | 8.7% | AGUA |  | 22.794 | 0 | 0
MONOETILENGLICOL | 0.8% | MONOETILENGLICOL |  | 2.096 | 26.6 | 55.7536
DISPERSANTE | 0.15% | DISPERSANTE |  | 0.393 | 61.48 | 24.16164
ANTIESPUMANTE | 0.15% | ANTIESPUMANTE |  | 0.393 | 61.48 | 24.16164
TILOSE | 0.09% | TILOSE |  | 0.2358 | 191.48 | 45.150984
RESINA W-4535 | 9.1% | RESINA W-4535 |  | 23.842 | 20.14 | 480.17788
CARBONATO | 23% | CARBONATO |  | 60.26 | 1.48 | 89.1848
MARMOLINA | 43.83% | MARMOLINA |  | 114.8346 | 1.15 | 132.05979
| 100% |  |  | 262 | 475.48 | 1265.868982
APIZACO TLAXCALA 23/11/22
ARENA SILICA |  | KILOS | 1280 | 32
1 CUBETA
CARBONATO M-325 | 62.99% | CARBONATO M-325 |  | 20.1568 | 1.48 | 29.832064
CAOLIN M-325 | 5% | CAOLIN M-325 |  | 1.6 | 3 | 4.8
ADECIDE | 0.15% | ADECIDE |  | 0.048 | 86.67 | 4.16016
MONOETILINGLICOL | 0.8% | MONOETILINGLICOL |  | 0.256 | 26.6 | 6.8096
ANTIESPUMANTE | 0.14% | ANTIESPUMANTE |  | 0.0448 | 61.48 | 2.754304
TRIPOLIFOSFATO DE POTASIO | 0.05% | TRIPOLIFOSFATO DE POTASIO |  | 0.016 | 129 | 2.064
AGUA | 7.19% | AGUA |  | 2.3008 | 0 | 0
RESINA W-4535 | 22.02% | RESINA W-4535 |  | 7.0464 | 20.14 | 141.914496
TILOSE | 0.09% | TILOSE |  | 0.0288 | 191.48 | 5.514624
BIOXIDO DE TITANEO | 1.57% | BIOXIDO DE TITANEO |  | 0.5024 | 69.34 | 34.836416
| 100% |  |  | 32 | 589.19 | 232.685664
CHISA MAR BLANCO |  | KILOS |  | 4
EMULSION 53 SP | 3.65% | EMULSION 53 SP |  | 0.146
BIOXIDO DE TITANEO | 5% | BIOXIDO DE TITANEO |  | 0.2
CARBONATO DE OMYA CAR 1-T | 55.6% | CARBONATO DE OMYA CAR 1-T |  | 2.224
AGUA | 11.52% | AGUA |  | 0.4608
TILOSE | 0.42% | TILOSE |  | 0.0168
TRIPOLIFOSFATO DE POTASIO | 0.05% | TRIPOLIFOSFATO DE POTASIO |  | 0.002
ADESIDE | 0.16% | ADESIDE |  | 0.0064
ANTIESPUMANTE | 0.52% | ANTIESPUMANTE |  | 0.0208
BUTILCELLOSOLVE | 2.1% | BUTILCELLOSOLVE |  | 0.084
MONOETILENGLICOL | 1.04% | MONOETILENGLICOL |  | 0.0416
GAS NAFTA | 2.1% | GAS NAFTA |  | 0.084
POLI CERA 390 | 3.65% | POLI CERA 390 |  | 0.146
AGUABEAD E-270 | 3.65% | AGUABEAD E-270 |  | 0.146
AMONIACO | 0.06% | AMONIACO |  | 0.0024
ACRONAL D-295 | 10.48% | ACRONAL D-295 |  | 0.4192
| 100% |  |  | 4
CASCARA DE NARANJA |  | KILOS | 1280 | 320
CON CERAS
BIOXIDO DE TITANEO | 4% | BIOXIDO DE TITANEO |  | 12.8
CARBONATO M-325 | 49.46% | CARBONATO M-325 |  | 158.272
CAOLIN M-325 | 5% | CAOLIN M-325 |  | 16
ADECIDE | 0.15% | ADECIDE |  | 0.48
MONOETILINGLICOL | 0.8% | MONOETILINGLICOL |  | 2.56
ANTIESPUMANTE | 0.14% | ANTIESPUMANTE |  | 0.448
TRIPOLIFOSFATO DE POTASIO | 0.05% | TRIPOLIFOSFATO DE POTASIO |  | 0.16
AGUA | 7.19% | AGUA |  | 23.008
RESINA W-4535 | 22.02% | RESINA W-4535 |  | 70.464
TILOSE | 0.09% | TILOSE |  | 0.288
CANASOL NF 1000 | 0.15% | CANASOL NF 1000 |  | 0.48
EMULSION 53 SP | 3.65% | EMULSION 53 SP |  | 11.68
POLI CERA CU 390 | 3.65% | POLICERA CU 390 |  | 11.68
AGUABEAD E-270 | 3.65% | AGUABEAD E-270 |  | 11.68
| 100% |  |  | 320
15 cubetas blanco ostion venta
CASCARA DE NARANJA |  | KILOS | 1280 | 448
BUENA (MARMO GOT)
BIOXIDO DE TITANEO | 4% | BIOXIDO DE TITANEO |  | 17.92
CARBONATO M-325 | 61.95% | CARBONATO M-325 |  | 277.536
CAOLIN M-325 | 5% | CAOLIN M-325 |  | 22.4
ADECIDE | 0.15% | ADECIDE |  | 0.672
MONOETILINGLICOL | 0.8% | MONOETILINGLICOL |  | 3.584
ANTIESPUMANTE | 0.14% | ANTIESPUMANTE |  | 0.6272
TRIPOLIFOSFATO DE POTASIO | 0.05% | TRIPOLIFOSFATO DE POTASIO |  | 0.224
AGUA | 7.19% | AGUA |  | 32.2112
RESINA W-4535 | 22.02% | RESINA W-4535 |  | 98.6496
TILOSE | 0.09% | TILOSE |  | 0.4032
CANASOL NF 1000 | 0.15% | CANASOL NF 1000 |  | 0.672
| 100% |  |  | 448

## ARENA SILICA
|  |  | HOJA Nº 1 | HOJA Nº 1
ARENA SILICA |  | KILOS | 945 | 320
ARENA SILICA |  | KILOS | 945
CARBONATO M-325 | 63.17% | CARBONATO M-325 | 596.9565 | 202.144
CAOLIN M-325 | 5% | CAOLIN M-325 | 47.25 | 16
ADECIDE | 0.15% | ADECIDE | 1.4175 | 0.48
MONOETILENGLICOL | 0.8% | MONOETILENGLICOL | 7.56 | 2.56
ANTIESPUMANTE | 0.14% | ANTIESPUMANTE | 1.323 | 0.448
DISPERSANTE | 0.15% | DISPERSANTE | 1.4175 | 0.48
TRIPOLIFOSFATO DE POTASIO | 0.05% | TRIPOLIFOSFATO DE POTASIO | 0.4725 | 0.16
AGUA | 16.88% | AGUA | 159.516 | 54.016
TILOSE | 0.21% | TILOSE | 1.9845 | 0.672
RESINA D-06 | 13.45% | RESINA D-06 | 127.1025 | 43.04
| 100% |  | 945 | 320

## CASCARA DE NARANJA
HOJA Nº 2
HOJA Nº 2
CASCARA DE NARANJA |  | KILOS | 1280 | 960
BIOXIDO DE TITANEO | 2.37% | BIOXIDO DE TITANEO |  | 22.752
CARBONATO M-325 | 60.41% | CARBONATO M-325 |  | 579.936
CAOLIN M-325 | 5% | CAOLIN M-325 |  | 48
ADECIDE | 0.15% | ADECIDE |  | 1.44
MONOETILINGLICOL | 0.8% | MONOETILINGLICOL |  | 7.68
ANTIESPUMANTE | 0.14% | ANTIESPUMANTE |  | 1.344
TRIPOLIFOSFATO DE POTASIO | 0.05% | TRIPOLIFOSFATO DE POTASIO |  | 0.48
AGUA | 14% | AGUA |  | 134.4
RESINA D-25 | 11% | RESINA D-25 |  | 105.6
RESINA D-50 | 5.93% | RESINA D-50 |  | 56.928
CANASOL NF 1000 | 0.15% | CANASOL NF 1000 |  | 1.44
| 100% |  |  | 960

## PINTU FLEX
HOJA Nº 3
PINTU FLEX |  | KILOS | 135
AGUA | 25.28% | AGUA | 34.128
TRPOLIFOSFATO DE POTASIO | 0.1% | TRPOLIFOSFATO DE POTASIO | 0.135
DISPERSANTE | 0.4% | DISPERSANTE | 0.54
ADECIDE | 0.2% | ADECIDE | 0.27
AMONIACO | 0.12% | AMONIACO | 0.162
MONOETILENGLICOL | 1% | MONOETILENGLICOL | 1.35
TEXANOL | 2.5% | TEXANOL | 3.375
TILOSE | 0.3% | TILOSE | 0.405
BIOXIDO DE TITANEO | 20% | BIOXIDO DE TITANEO | 27
CAOLIN M-325 | 20% | CAOLIN M-325 | 27
ACRONAL 295-D | 30% | ACRONAL 295-D | 40.5
ANTIESPUMANTE | 0.1% | ANTIESPUMANTE | 0.135
| 100% |  | 135

## PINTURA VINILICA
PINTURA VINILICA |  | KILOS | 25
TEXANOL | 0.65% | TEXANOL | 0.1625
AGUA | 32.22% | AGUA | 8.055
AMONIACO | 0.12% | AMONIACO | 0.03
TRIPOLIFOSFATO DE POTASIO | 0.07% | TRIPOLIFOSFATO DE POTASIO | 0.0175
DISPERSANTE | 0.29% | DISPERSANTE | 0.0725
ANTIESPUMANTE | 0.3% | ANTIESPUMANTE | 0.075
MONOETILIENGLICOL | 0.5% | MONOETILIENGLICOL | 0.125
ADECIDE | 0.14% | ADECIDE | 0.035
CAOLIN M-325 | 43.49% | CAOLIN M-325 | 10.8725
RESINA D-06 | 14.95% | RESINA D-06 | 3.7375
BIOXIDO DE TITANEO | 7% | BIOXIDO DE TITANEO | 1.75
TILOSE | 0.27% | TILOSE | 0.0675
| 100% |  | 25